## Foglio1
I.T.I.S. MAGISTRI CUMACINI
www. magistricumacini.it - link "prove materiali"
Via C. Colombo s.n. 22100 Como tel. 031 590585 fax 031 525005 info@magistricumacini.it
Laboratorio Prove Materiali
concessione Min.LL.PP. con D.M. n° 4584 del 16/04/2012 (L.1086/71 art.20)
PROVETTA PROPORZIONALE per PROVE A TRAZIONE
DIMENSIONAMENTO DI UNA PROVETTA PROPORZIONALE SECONDO LA NORMATIVA: UNI EN ISO 6892-09, ALLEGATO E
LE DIMENSIONI SONO ESPRESSE IN mm
a0 = | 8 | ← inserire lo spessore del campione.
b0 ≥ | 32 | b0 scelta: | 50 | → → → | Va bene | [5 empty] | bo ≤ 8*ao | (annex D1)
L0 = | 113 | [9 empty] | annex D.2.3.1
Lc ≥ | 143 | Lc scelta: | 150 | → → → | Va bene | [5 empty] | Lc ≥ 1,5(ao*bo)^(1/2) et ≤ |  | 270
Lt = | 500 | = valore correlato alle caratteristiche della macchina di prova
Be ≥ | 60 | Be scelta: | 60 | → → → | Va bene | [5 empty] | annex B1
[8 empty] | a0 = | 8 | r= | 12 (annex D1b)
[6 empty] | b0 = | 50 | [6 empty] | Be = | 60
[7 empty] | L0 = | 113
[7 empty] | Lc = | 150
[7 empty] | Lt = | 500
↓ ↓ ↓ ↓ ↓ SEGUE ↓ ↓ ↓ ↓ ↓
IL DIMENSIONAMENTO DELLA PROVETTA DEVE ESSERE
CONTROLLATO, VERIFICATO E APPROVATO DALLA
DIREZIONE DEI LAVORI
Modalità di prelievo:
- La provetta va ricavata lontano da saldature ove presenti.
- NELLA LAVORAZIONE NON RISCALDARE IL MATERIALE
- Ricavare almeno n°3 campioni per ogni tipologia di prodotto.
Segnatura provetta:
- Il tratto Lc deve essere perfettamente parallelo e raccordato con le teste.
- Riportare i riferimenti delle tacche corrispondenti alle distanze Lo e Lc.
- Ogni provetta deve essere marchiata o siglata con un simbolo, alfabetico o numerico,
da riportare anche nella lettera di presentazione del Direttore dei Lavori.
FINE DEL DOCUMENTO
Note on F12: Se "Non va bene" controllare che b0 scelta sia >= di b0 oppure <= di otto volte a0
Note on F14: Se "Non va bene" controllare che Lc selta sia >= di Lc oppure <= di 270
Note on F16: Se "Non va bene" controllare che Be scelta sia >= di Be oppure <= di 80